## DATINF
Fecha entrada (ensayo) |  | 12-03-2026
Fecha informe (firma) |  | 12/03/2026
Procedencia
| Cliente | S. A. de Obras y Servicios, COPASA
Obra |  | RENOVACIÓN DE LAS VÍAS DEL RAMAL
Ref Obra |  | 0167/26
Material |  | Carga con Placa
Orden trabajo |  | 26/1503 | 26_1503
Localización |  | PK 0+060
Destinatario1 |  | S. A. de Obras y Servicios, COPASA Dirección: RUA DO PASEO, 25 - ENTLO. 32003 OURENSE OURENSE
Destinatario2 |  | -
Destinatario3 |  | -
Destinatario4 |  | -
Destinatario5 |  | -
Climatología |  | Soleado
Temperatura ºC |  | 15
P.K. |  | PK 0+060
Capa |  | Macadam (relleno saneo)
Humedad del suelo
| Fplaca cm | 60
Tiempo total invertido (min) |  | 50
Observaciones
Carga específica Mpa | Lectura de flexímetros |  |  | Asiento medio mm
específica MPa | 1 | 2 | 3
Primer ciclo de carga
0 | 0 | 0 | 0 | 0
0.036 | 0.15 | 0.2 | 0.3 | 0.2166667
0.075 | 0.48 | 0.67 | 1.1 | 0.75
0.107 | 0.62 | 0.93 | 1.62 | 1.056667
0.143 | 0.79 | 1.2 | 2.09 | 1.36 | Ev1 (MPa): | 53
0.175 | 0.94 | 1.4 | 2.48 | 1.606667
0.214 | 1.15 | 1.72 | 2.96 | 1.943333
0.25 | 1.36 | 2.04 | 3.32 | 2.24
0.25 | Descarga |  |  | 2.24
0.125 | 1.25 | 1.91 | 3.18 | 2.113333
0.0625 | 1.08 | 1.73 | 3 | 1.936667
0 | 0.79 | 1.43 | 2.65 | 1.623333
0 | Segundo ciclo de carga |  |  | 1.623333
0.036 | 0.9 | 1.52 | 2.77 | 1.73
0.075 | 1.01 | 1.66 | 2.91 | 1.86
0.107 | 1.16 | 1.74 | 3 | 1.97
0.143 | 1.17 | 1.83 | 3.1 | 2.033333
0.175 | 1.26 | 1.96 | 3.24 | 2.15 | Ev2 (MPa): | 155
0.214 | 1.33 | 2.02 | 3.3 | 2.216667 | Ev2/Ev1: | 2.92

## INF
INFORME DE ENSAYO DE CARGA CON PLACA NLT-357/98
Obra: RENOVACIÓN DE LAS VÍAS DEL RAMAL
Cliente: S. A. de Obras y Servicios, COPASA |  |  |  |  | Ref. de obra: 0167/26
Procedencia: |  |  |  |  | Orden de trabajo: 26/1503
Fecha ensayo: 12-03-2026 |  | Climatología: Soleado |  |  | Temperatura ºC: 15
P.K.: PK 0+060 |  |  |  |  | Capa: Macadam (relleno saneo)
Humedad suelo: |  | F | placa: 60 cm |  | Tiempo invertido (min): 50
Carga específica Mpa | Lectura de flexímetros |  |  | Asiento medio mm
específica MPa | 1 | 2 | 3
Primer ciclo de carga
0 | 0 | 0 | 0 | 0
0.036 | 0.15 | 0.2 | 0.3 | 0.2166667
0.075 | 0.48 | 0.67 | 1.1 | 0.75
0.107 | 0.62 | 0.93 | 1.62 | 1.056667
0.143 | 0.79 | 1.2 | 2.09 | 1.36 | Ev1 (MPa): | 53
0.175 | 0.94 | 1.4 | 2.48 | 1.606667
0.214 | 1.15 | 1.72 | 2.96 | 1.943333
0.25 | 1.36 | 2.04 | 3.32 | 2.24
0.25 | Descarga
0.125 | 1.25 | 1.91 | 3.18 | 2.113333
0.0625 | 1.08 | 1.73 | 3 | 1.936667
0 | 0.79 | 1.43 | 2.65 | 1.623333
0 | Segundo ciclo de carga
0.036 | 0.9 | 1.52 | 2.77 | 1.73
0.075 | 1.01 | 1.66 | 2.91 | 1.86
0.107 | 1.16 | 1.74 | 3 | 1.97
0.143 | 1.17 | 1.83 | 3.1 | 2.033333
0.175 | 1.26 | 1.96 | 3.24 | 2.15 | Ev2 (MPa): | 155
0.214 | 1.33 | 2.02 | 3.3 | 2.216667 | Ev2/Ev1: | 2.92
Observaciones:
- Los resultados de este Informe sólo afectan al material sometido a ensayo
- Este Informe no deberá reproducirse sin la aprobación de CYE CONTROL Y ESTUDIOS, S.L.
|  | Narón (A Coruña), |  | 12/03/2026
VºBº EL DIRECTOR DEL LABORATORIO |  |  |  |  | JEFE DEL ÁREA VS
Fdo.: Gonzalo J. Guzmán |  |  |  |  | Fdo.: María Díaz Calvo
S. A. de Obras y Servicios, COPASA Dirección: RUA DO PASEO, 25 - ENTLO. 32003 OURENSE OURENSE | [5 empty] | Página -1/1-